## PKO-T1 - duplex s metalizací
Návod metodiky pro výpočet tloušťky OPS (informativní)
Příklady nejběžněji používaných systémů OPS
1) | Hodnoty, dle schváleného TePř PKO, nebo je stanovuje pracovník kontroly individuálně Pozn.: hodnoty se stanovují v souladu s článkem TKP 19B.5.4 (21) pro žárové zinkování ponorem, dále s čl. TKP 19B.5.4 (24) pro žárově nanášený povlak nástřikem a s čl. TKP 19B.5.4 (19) a (26) pro nátěrové povlaky a duplexní systémy.
2) | Hodnoty, dle schváleného TePř PKO, nebo je stanovuje pracovník kontroly individuálně Pozn.: hodnoty se stanovují v souladu s článkem TKP 19B.5.4 (19) a (26) pro nátěrové povlaky a duplexní systémy. Dle článku TKP 19B.5.4 (21) a TKP 19B.5.4 (24) nejsou pro žárové zinkování ponorem a pro žárově nanášený povlak nástřikem maximální hodnoty stanoveny.
3) | Hodnoty dle schváleného TePř PKO, v souladu se schválenou průkazní zkouškou
4) | Drsnost povrchu se stanovuje dle čl. TKP 19B.5.4 (18)
5) | Dle ČSN EN ISO 12944 se tloušťka penetrace do celkové tloušťky OPS nezapočítává
Poznámky:
1) Tato příloha bude k dispozici na webu www.pjpk.cz v otevřeném formátu jako pomůcka pro stanovení povolených tlouštěk PKO.
2) Koeficienty pro max. tloušťky jsou stanoveny zcela náhodně. Při vyplnění tabulek je nutno tyto koeficienty upravit dle možností systému OPS.
Tabulka T1 pro kontrolu tlouštěk PKO
Kombinovaný povlak s pokovením žárovým stříkáním
Číslo vrstvy | Vrstva | Jednotlivě |  |  |  |  | Součtově |  |  | Součtově + drsnost
|  | NDFT | Koeficient pro min. | min | Koeficient pro max. | max | NDFT | min | max | NDFT | min | max
|  | μm |  | μm |  | μm | μm | μm | μm | μm | μm | μm
1. | Pokovení | 100 | 0.8 | 80 | 4 | 400 | 100 | 80 | 400 | 125 | 105 | 425
2. | Penetrace | 30 | 0 | 0 | 0 | 0 | 100 | 80 | 400 | 125 | 105 | 425
3. | Základ | 80 | 0.8 | 64 | 1.5 | 120 | 180 | 144 | 520 | 205 | 169 | 545
4. | Podklad | 80 | 0.8 | 64 | 2 | 160 | 260 | 208 | 680 | 285 | 233 | 705
5. | Vrch | 60 | 0.8 | 48 | 3 | 180 | 320 | 256 | 860 | 345 | 281 | 885
Drsnost |  | 25
1)
1)
1)
1)
2)
2)
2)
2)
3)
3)
3)
3)
3)
5)
5)
5)
4)

## PKO-T2 - duplex s ponorem
Návod metodiky pro výpočet tloušťky OPS (informativní)
Příklady nejběžněji používaných systémů OPS
1) | Hodnoty, dle schváleného TePř PKO, nebo je stanovuje pracovník kontroly individuálně Pozn.: hodnoty se stanovují v souladu s článkem TKP 19B.5.4 (21) pro žárové zinkování ponorem, dále s čl. TKP 19B.5.4 (24) pro žárově nanášený povlak nástřikem a s čl. TKP 19B.5.4 (19) a (26) pro nátěrové povlaky a duplexní systémy.
2) | Hodnoty, dle schváleného TePř PKO, nebo je stanovuje pracovník kontroly individuálně Pozn.: hodnoty se stanovují v souladu s článkem TKP 19B.5.4 (19) a (26) pro nátěrové povlaky a duplexní systémy. Dle článku TKP 19B.5.4 (21) a TKP 19B.5.4 (24) nejsou pro žárové zinkování ponorem a pro žárově nanášený povlak nástřikem maximální hodnoty stanoveny.
3) | Hodnoty dle schváleného TePř PKO, v souladu se schválenou průkazní zkouškou
4) | Drsnost povrchu se stanovuje dle čl. TKP 19B.5.4 (18)
5) | Dle ČSN EN ISO 12944 se tloušťka penetrace do celkové tloušťky OPS nezapočítává
Poznámky:
1) Tato příloha bude k dispozici na webu www.pjpk.cz v otevřeném formátu jako pomůcka pro stanovení povolených tlouštěk PKO.
2) Koeficienty pro max. tloušťky jsou stanoveny zcela náhodně. Při vyplnění tabulek je nutno tyto koeficienty upravit dle možností systému OPS.
Tabulka T2 pro kontrolu tlouštěk PKO
Kombinovaný povlak s pokovením žárovým ponorem
Číslo vrstvy | Vrstva | Jednotlivě |  |  |  |  | Součtově
|  | NDFT | Koeficient pro min. | min | Koeficient pro max. | max | NDFT | min | max
|  | μm |  | μm |  | μm | μm | μm | μm
1. | Pokovení | 85 | - | 70 | 2 | 170 | 85 | 70 | 170
2. | Základ | 80 | 0.8 | 64 | 1.5 | 120 | 165 | 134 | 290
3. | Podklad | 100 | 0.8 | 80 | 2 | 200 | 265 | 214 | 490
4. | Vrch | 60 | 0.8 | 48 | 3 | 180 | 325 | 262 | 670
3)
3)
3)
3)
1)
1)
1)
1)
2)
2)
2)
2)

## PKO-T3 - nátěrový povlak
Návod metodiky pro výpočet tloušťky OPS (informativní)
Příklady nejběžněji používaných systémů OPS
1) | Hodnoty, dle schváleného TePř PKO, nebo je stanovuje pracovník kontroly individuálně Pozn.: hodnoty se stanovují v souladu s článkem TKP 19B.5.4 (21) pro žárové zinkování ponorem, dále s čl. TKP 19B.5.4 (24) pro žárově nanášený povlak nástřikem a s čl. TKP 19B.5.4 (19) a (26) pro nátěrové povlaky a duplexní systémy.
2) | Hodnoty, dle schváleného TePř PKO, nebo je stanovuje pracovník kontroly individuálně Pozn.: hodnoty se stanovují v souladu s článkem TKP 19B.5.4 (19) a (26) pro nátěrové povlaky a duplexní systémy. Dle článku TKP 19B.5.4 (21) a TKP 19B.5.4 (24) nejsou pro žárové zinkování ponorem a pro žárově nanášený povlak nástřikem maximální hodnoty stanoveny.
3) | Hodnoty dle schváleného TePř PKO, v souladu se schválenou průkazní zkouškou
4) | Drsnost povrchu se stanovuje dle čl. TKP 19B.5.4 (18)
5) | Dle ČSN EN ISO 12944 se tloušťka penetrace do celkové tloušťky OPS nezapočítává
Poznámky:
1) Tato příloha bude k dispozici na webu www.pjpk.cz v otevřeném formátu jako pomůcka pro stanovení povolených tlouštěk PKO.
2) Koeficienty pro max. tloušťky jsou stanoveny zcela náhodně. Při vyplnění tabulek je nutno tyto koeficienty upravit dle možností systému OPS.
Tabulka T3 pro kontrolu tlouštěk PKO
Organický nátěrový povlak
Číslo vrstvy | Vrstva | Jednotlivě |  |  |  |  | Součtově |  |  | Součtově + drsnost
|  | NDFT | Koeficient pro min. | min | Koeficient pro max. | max | NDFT | min | max | NDFT | min | max
|  | μm |  | μm |  | μm | μm | μm | μm | μm | μm | μm
1. | Základ | 100 | 0.8 | 80 | 1.5 | 150 | 100 | 80 | 150 | 125 | 105 | 175
2. | 1. Podklad | 80 | 0.8 | 64 | 4 | 320 | 180 | 144 | 470 | 205 | 169 | 495
3. | 2. Podklad | 80 | 0.8 | 64 | 1.5 | 120 | 260 | 208 | 590 | 285 | 233 | 615
4. | Vrch | 80 | 0.8 | 64 | 2 | 160 | 340 | 272 | 750 | 365 | 297 | 775
Drsnost |  | 25
3)
3)
3)
3)
1)
1)
1)
1)
2)
2)
2)
2)
4)